## Sheet1
劳保服装
序号 | 物资分类 | 品 名 | 规格 | [6 empty] | 使用材质要求及特点 | 单位 | 单价（元） | 整体要求
1 | 服装劳保 | 护士帽 | 帽高：16.8cm，帽上围40cm，帽下围36cm，误差3-5mm | [6 empty] | 1、面料成分：涤棉，65%涤，35%棉 | 只 |  | 要求所有物品均符合国家或相关行业的相关质量标准，包括但不限于生产标准、质量标准、合格标准、验收标准、安全标准等，具有相应的合格证书及合格标志，如有物品的码数不合适，成交供应商应免费更换全新未使用过的产品（采购单位未穿过的情况下，但试穿除外），所有解释权由采购单位负责。
2 | 服装劳保 | 护士服 冬装 | 尺码 | 身高cm | 建议体重 | 胸围 | 肩宽 | 长袖袖长 | 衣长 | 1、面料成分：涤棉，65%涤，35%棉 2、纱织：45/2*21;密度：145*72(误差不超±6%)； 3、不起球，不起毛；4、可高温消毒，耐氯漂 5、说明：长装 PH值B类4.0～8.5 ； 甲醛含量B类≤75mg/kg；禁用可分解致癌芳香胺染料 | 件
|  |  | S | 155-160 | 90-105斤 | 100 | 38.5 | 54.5 | 94
|  |  | M | 160-165 | 105-120斤 | 104 | 40 | 56 | 97
|  |  | L | 165-170 | 120-135斤 | 108 | 41.5 | 57.5 | 100
|  |  | XL | 170± | 135-145斤 | 114 | 43 | 59 | 103
|  |  | 2XL | 175 | 145-160斤 | 120 | 44.5 | 60.5 | 106
|  |  | 3XL | 175 | 160-170斤 | 126 | 46 | 62 | 106
3 | 服装劳保 | 护士服 夏装 | 尺码 | 身高cm | 建议体重 | 胸围 | 肩宽 | 长袖袖长 | 衣长 | 1、面料成分：涤棉，65%涤，35%棉 2、纱织：23*24;密度：108*60(误差不超±6%)， 3、不起球，不起毛；4、可高温消毒，耐氯漂 5、说明：夏装 PH值B类4.0～8.5 ； 甲醛含量B类≤75mg/kg；禁用可分解致癌芳香胺染料，供货时提供第三方检测报告 | 件
|  |  | S | 155-160 | 90-105斤 | 96 | 38.5 | 20.5 | 94
|  |  | M | 160-165 | 105-120斤 | 100 | 40 | 21 | 97
|  |  | L | 165-170 | 120-135斤 | 104 | 41.5 | 21.5 | 100
|  |  | XL | 170± | 135-145斤 | 110 | 43 | 22 | 103
|  |  | 2XL | 175 | 145-160斤 | 116 | 44.5 | 22.5 | 106
|  |  | 3XL | 175 | 160-170斤 | 122 | 46 | 23 | 106
4 | 服装劳保 | 护士裤 | [7 empty] | 1、面料成分：涤棉，65%涤，35%棉，2、纱织：45/2*21;密度：145*72(误差不超±6%)，不起球，不起毛，3、可高温消毒，耐氯漂，禁用可分解致癌芳香胺染料 | 条
5 | 服装劳保 | 医生服 冬白大褂 | 尺码 | 身高cm | 建议体重 | 胸围 | 肩宽 | 长袖袖长 | 衣长 | 1、面料成分：涤棉，65%涤，35%棉 2、纱织：45/2*21;密度：145*72(误差不超±6%)； 3、不起球，不起毛；4、可高温消毒，耐氯漂 5、说明：长装 PH值B类4.0～8.5 ； 甲醛含量B类≤75mg/kg；禁用可分解致癌芳香胺染料，供货时提供第三方检测报告 | 套
|  |  | S | 165-170 | 110-130斤 | 112 | 44 | 58.5 | 97
|  |  | M | 170-175 | 130-140斤 | 116 | 45 | 60 | 100
|  |  | L | 175-180 | 140-155斤 | 120 | 46 | 61.5 | 103
|  |  | XL | 180 | 155-165斤 | 124 | 47 | 63 | 106
|  |  | 2XL | 180-185 | 165-175斤 | 128 | 48 | 64.5 | 109
|  |  | 3XL | 185 | 175-185斤 | 132 | 49 | 66 | 109
6 | 服装劳保 | 医生服 夏白大褂 | 尺码 | 身高cm | 建议体重 | 胸围 | 肩宽 | 短袖袖长 | 衣长 | 1、面料成分：涤棉，65%涤，35%棉 2、纱织：23*24;密度：108*60(误差不超±6%)， 3、不起球，不起毛；4、可高温消毒，耐氯漂 5、说明：夏装 PH值B类4.0～8.5 ； 甲醛含量B类≤75mg/kg；禁用可分解致癌芳香胺染料，供货时提供第三方检测报告 | 套
|  |  | S | 165-170 | 110-130斤 | 108 | 44 | 23 | 97
|  |  | M | 170-175 | 130-140斤 | 112 | 45 | 23.5 | 100
|  |  | L | 175-180 | 140-155斤 | 116 | 46 | 24 | 103
|  |  | XL | 180 | 155-165斤 | 120 | 47 | 24.5 | 106
|  |  | 2XL | 180-185 | 165-175斤 | 124 | 48 | 25 | 109
|  |  | 3XL | 185 | 175-185斤 | 128 | 49 | 25.5 | 109
7 | 服装劳保 | 棉被心 8斤 | 150*200cm | [6 empty] | 要求棉被心冬天保暖、不易塌陷；要求必须为全新未使用过的，禁止提供翻新、使用过的被心；不易脱落，无有毒化学物质残留； 确保无菌； | 张
8 | 服装劳保 | 床垫 病床 | 190cm*90cm*6cm | [6 empty] | 不易塌陷，有软硬结合的特点，一面为较软面一面为较硬面，供采购单位自由选择适合自己的硬度面。 | 张
9 | 服装劳保 | 手术拖鞋 | 35码——45码 | [6 empty] | 1、材质：橡塑，防滑、材质柔软,2、鞋头：包脚趾头，3、鞋底、鞋跟：柔软缓震、防滑，4、鞋跟：1-3cm，要求：轻便、透气、舒适、防滑 | 双
10 | 服装劳保 | 工勤装 夏 | [7 empty] | 面料成分：涤棉，65%涤，35%棉，不起毛，不起球，可高温消毒，耐氯漂 | 件
11 | 服装劳保 | 床罩 防水 | 2.5*1.5米 | [6 empty] | 不易破、全新且符合相关安全卫生标准 | 张
12 | 服装劳保 | 工勤装 冬 | [7 empty] | 面料成分：涤棉，65%涤，35%棉，不起毛，不起球，可高温消毒，耐氯漂 | 件
13 | 服装劳保 | 空调被 棉 | [7 empty] | 180cm*230cm，不起毛，不起球 | 张
14 | 服装劳保 | 手术帽 | [7 empty] | 纯棉、不易掉色、不起毛、不起球， | 只